## TEMPS TUYAUTERIES Sch 10s inox
Préfabrication en atelier | TUYAUTERIE
Temps élémentaires en 1/1000 heure
Inox sch 10s
Pouces | 0.5 | 0.75 | 1 | 1.25 | 1.5 | 2 | 3 | 4 | 6 | 8 | 10
Tube diamètre en mm | 21.3 | 26.7 | 33.4 | 42.2 | 48.3 | 60.3 | 88.9 | 114.3 | 168.3 | 219.1 | 273
Epaisseur | 2.11 | 2.11 | 2.77 | 2.77 | 2.77 | 2.77 | 3.05 | 3.05 | 3.4 | 3.76 | 4.19
Opérations
Coupe droite | 95 | 105 | 120 | 140 | 170 | 205 | 265 | 330 | 475 | 610 | 720
Chanfrein |  |  | 135 | 160 | 190 | 225 | 300 | 365 | 520 | 665 | 790
Soudure en rotation | 162 | 170 | 200 | 235 | 290 | 441 | 640 | 823 | 1328 | 1830 | 2288
Soudure en position | 234 | 240 | 276 | 330 | 400 | 614 | 896 | 1155 | 1732 | 2310 | 2887
Pose tube ( manutantion , alignement reglage + 3 points soudure) | 130 | 132 | 135 | 160 | 170 | 185 | 340 | 395 | 550 | 720 | 870
Pose coude |  | 280 | 290 | 330 | 360 | 395 | 485 | 570 | 840 | 1105 | 1370
Pose réduction |  | 215 | 250 | 260 | 280 | 300 | 360 | 425 | 635 | 830 | 1030
Pose té |  | 325 | 350 | 390 | 420 | 455 | 555 | 735 | 965
Piquage droit | 780 | 800 | 960 | 1120 | 1360 | 1505 | 2040 | 2570 | 3795 | 5060 | 6210
Cintrage à froid | 350 | 400
Pose bride | 290 | 300 | 320 | 340 | 360 | 385 | 420 | 530 | 675 | 820 | 965
Pose fond embout | 300 | 315 | 340 | 390 | 420 | 460 | 580 | 720 | 965 | 1205 | 1505
Pose vanne | 860 | 890 | 920 | 1070 | 1300 | 1500 | 1970 | 2380 | 3195 | 4350 | 5850
Avancement moyen en ''/h inox sch 10s | 1 | 1.3 | 1,3 | 1.4 | 1.5 | 1,5 | 1.7 | 1.8 | 1,8 | 1.9 | 1,9
Avancement moyen en ''/h carbone sch 10s ( tarif 10) | 1,2 | 1,5 | 1,5 | 1,5 | 1,6 | 1,6 | 1,8 | 2 | 2 | 2 | 2
Delta rendement | Plus 15% | Plus 15% | Plus 15% | Plus 8% | Plus 8% | Plus 8% | Plus 8% | Plus 5% | Plus 5% | Plus 5% | Plus 5%
Exemple en 2'' | [5 empty] | Les accessoires inox type coude sont déjà chanfreinés
Préfab atelier
DN 50
| Nb | Dia 2'' | Total
Coupe droite | 4 | 205 | 820
Chanfrein | 10 | 225 | 2250
Soudure en rotation | 10 | 441 | 4410
Soudure en position | 2 | 614 | 1228
Pose tube ( manutantion , alignement reglage + 3 points soudure) | 5 | 185 | 925
Pose coude | 2 | 395 | 790
Pose réduction | 0 | 300 | 0 |  |  | En chantier = avancement préfab en '' /h divisé par 2
Pose té | 1 | 455 | 455
Piquage droit | 1 | 1505 | 1505
Cintrage à froid | 0 |  | 0
Pose bride | 2 | 385 | 770
Pose fond embout | 4 | 460 | 1840
Pose vanne | 1 | 1500 | 1500
TOTAL |  |  | 16493
Heures |  |  | 16,5 | heures
Pouces / heures | inox sch 10s |  | 1,5 | '' / heures
| carbone sch 10s (tarif 10) |  | 1,6 | '' / heures
Exemple en 1'' | [5 empty] | Les accessoires inox type coude sont déjà chanfreinés
Préfab atelier
DN 25
| Nb | Dia 1'' | Total
Coupe droite | 4 | 120 | 480
Chanfrein | 10 | 135 | 1350
Soudure en rotation | 10 | 200 | 2000
Soudure en position | 2 | 276 | 552
Pose tube ( manutantion , alignement reglage + 3 points soudure) | 5 | 135 | 675
Pose coude | 2 | 290 | 580
Pose réduction | 0 | 0 | 0 |  |  | En chantier = avancement préfab en '' /h divisé par 2
Pose té | 1 | 350 | 350
Piquage droit | 1 | 960 | 960
Cintrage à froid | 0 | 0 | 0
Pose bride | 2 | 320 | 640
Pose fond embout | 4 | 340 | 1360
Pose vanne | 1 | 920 | 920
TOTAL |  |  | 9867
Heures |  |  | 9,9 | heures
Pouces / heures | inox sch 10s |  | 1,3 | '' / heures
| carbone sch 10s (tarif 10) |  | 1,5 | '' / heures
Exemple en 6'' | [5 empty] | Les accessoires inox type coude sont déjà chanfreinés
Préfab atelier
DN 150
| Nb | Dia 6'' | Total
Coupe droite | 4 | 475 | 1900
Chanfrein | 10 | 520 | 5200
Soudure en rotation | 10 | 1328 | 13280
Soudure en position | 2 | 1732 | 3464
Pose tube ( manutantion , alignement reglage + 3 points soudure) | 5 | 550 | 2750
Pose coude | 2 | 840 | 1680
Pose réduction | 0 | 0 | 0 |  |  | En chantier = avancement préfab en '' /h divisé par 2
Pose té | 1 | 965 | 965
Piquage droit | 1 | 3795 | 3795
Cintrage à froid | 0 | 0 | 0
Pose bride | 2 | 675 | 1350
Pose fond embout | 4 | 965 | 3860
Pose vanne | 1 | 3195 | 3195
TOTAL |  |  | 41439
Heures |  |  | 41,4 | heures
Pouces / heures | inox sch 10s |  | 1,8 | '' / heures
| carbone sch 10s (tarif 10) |  | 2 | '' / heures
Exemple en 10'' | [5 empty] | Les accessoires inox type coude sont déjà chanfreinés
Préfab atelier
DN 250
| Nb | Dia 10'' | Total
Coupe droite | 4 | 720 | 2880
Chanfrein | 10 | 790 | 7900
Soudure en rotation | 10 | 2288 | 22880
Soudure en position | 2 | 2887 | 5774
Pose tube ( manutantion , alignement reglage + 3 points soudure) | 5 | 870 | 4350
Pose coude | 2 | 1370 | 2740
Pose réduction | 0 | 0 | 0 |  |  | En chantier = avancement préfab en '' /h divisé par 2
Pose té | 1 | 1370 | 1370
Piquage droit | 1 | 6210 | 6210
Cintrage à froid | 0 | 0 | 0
Pose bride | 2 | 965 | 1930
Pose fond embout | 4 | 1505 | 6020
Pose vanne | 1 | 5850 | 5850
TOTAL |  |  | 67904
Heures |  |  | 67,9 | heures
Pouces / heures | inox sch 10s |  | 1,9 | '' / heures
| carbone sch 10s (tarif 10) |  | 2 | '' / heures

## TEMPS TUYAUTERIES sch 40s inox
Préfabrication en atelier | TUYAUTERIE
Temps élémentaires en 1/1000 heure
Inox sch 40s
Pouces | 0.5 | 0.75 | 1 | 1.25 | 1.5 | 2 | 3 | 4 | 6 | 8 | 10
Tube diamètre en mm | 21.3 | 26.7 | 33.4 | 42.2 | 48.3 | 60.3 | 88.9 | 114.3 | 168.3 | 219.1 | 273
Epaisseur | 2.77 | 2.87 | 3.38 | 3.56 | 3.68 | 3.91 | 5.49 | 6.02 | 7.11 | 8.18 | 9.27
ceff
Opérations
Coupe droite | 114 | 137 | 144 | 168 | 210 | 266 | 360 | 476 | 629 | 856 | 900
Chanfrein |  |  | 162 | 192 | 230 | 292 | 408 | 527 | 689 | 933 | 1000
Soudure en rotation | 195 | 221 | 240 | 282 | 360 | 573 | 870 | 1190 | 1760 | 2569 | 2890
Soudure en position | 280 | 312 | 332 | 396 | 485 | 798 | 1218 | 1666 | 2296 | 3243 | 3648
Pose tube ( manutantion , alignement reglage + 3 points soudure) | 156 | 172 | 182 | 192 | 210 | 240 | 462 | 570 | 729 | 1010 | 1100
Pose coude |  | 364 | 370 | 396 | 440 | 513 | 659 | 823 | 1113 | 1551 | 1730
Pose réduction |  | 323 | 330 | 340 | 350 | 390 | 489 | 613 | 842 | 1165 | 1300
Pose té |  | 422 | 430 | 468 | 530 | 591 | 754 | 1062 | 1279 | 1579 | 1730
Piquage droit | 936 | 1040 | 1152 | 1344 | 1680 | 1956 | 2774 | 3713 | 5032 | 7104 | 9578
Cintrage à froid | 420 | 520
Pose bride | 348 | 390 | 400 | 408 | 440 | 500 | 571 | 765 | 895 | 1151 | 1219
Pose fond embout | 360 | 410 | 440 | 468 | 500 | 598 | 789 | 1040 | 1279 | 1691 | 1900
Pose vanne | 1030 | 1157 | 1104 | 1284 | 1400 | 1950 | 2679 | 3439 | 4237 | 6107 | 7390
Avancement moyen en ''/h inox sch 40s | 0.7 | 0.9 | 1.1 | 1.2 | 1.2 | 1.2 | 1.3 | 1.3 | 1.4 | 1.4 | 1.5
Avancement moyen en ''/h carbone sch 40s | 0,8 | 1,0 | 1,3 | 1,4 | 1,4 | 1,4 | 1,5 | 1,5 | 1,6 | 1,6 | 1,7
Delta rendement | Plus 15% | Plus 15% | Plus 15% | Plus 15% | Plus 15% | Plus 15% | Plus 15% | Plus 15% | Plus 15% | Plus 15% | Plus 15%
Exemple en 2'' | [5 empty] | Les accessoires inox type coude sont déjà chanfreinés
Préfab atelier
DN 50
| Nb | Dia 2'' | Total
Coupe droite | 4 | 266 | 1064
Chanfrein | 10 | 292 | 2920
Soudure en rotation | 10 | 573 | 5730
Soudure en position | 2 | 798 | 1596
Pose tube ( manutantion , alignement reglage + 3 points soudure) | 5 | 240 | 1200
Pose coude | 2 | 513 | 1026
Pose réduction | 0 | 390 | 0 |  |  | En chantier = avancement préfab en '' /h divisé par 2
Pose té | 1 | 591 | 591
Piquage droit | 1 | 1956 | 1956
Cintrage à froid | 0 |  | 0
Pose bride | 2 | 500 | 1000
Pose fond embout | 4 | 598 | 2392
Pose vanne | 1 | 1950 | 1950
TOTAL |  |  | 21425
Heures |  |  | 21,4 | heures
Pouces / heures | inox sch 40s |  | 1,2 | '' / heures
| carbone 40s |  | 1,4 | '' / heures
Exemple en 1'' | [5 empty] | Les accessoires inox type coude sont déjà chanfreinés
Préfab atelier
DN 25
| Nb | Dia 1'' | Total
Coupe droite | 4 | 144 | 576
Chanfrein | 10 | 162 | 1620
Soudure en rotation | 10 | 240 | 2400
Soudure en position | 2 | 332 | 664
Pose tube ( manutantion , alignement reglage + 3 points soudure) | 5 | 162 | 810
Pose coude | 2 | 348 | 696
Pose réduction | 0 | 300 | 0 |  |  | En chantier = avancement préfab en '' /h divisé par 2
Pose té | 1 | 420 | 420
Piquage droit | 1 | 1152 | 1152
Cintrage à froid | 0 |  | 0
Pose bride | 2 | 384 | 768
Pose fond embout | 4 | 408 | 1632
Pose vanne | 1 | 1104 | 1104
TOTAL |  |  | 11842
Heures |  |  | 11,8 | heures
Pouces / heures | inox sch 40s |  | 1,1 | '' / heures
| carbone 40s |  | 1,3 | '' / heures
Exemple en 6'' | [5 empty] | Les accessoires inox type coude sont déjà chanfreinés
Préfab atelier
DN 150
| Nb | Dia 6'' | Total
Coupe droite | 4 | 629 | 2516
Chanfrein | 10 | 689 | 6890
Soudure en rotation | 10 | 1760 | 17600
Soudure en position | 2 | 2296 | 4592
Pose tube ( manutantion , alignement reglage + 3 points soudure) | 5 | 729 | 3645
Pose coude | 2 | 1113 | 2226
Pose réduction | 0 | 842 | 0 |  |  | En chantier = avancement préfab en '' /h divisé par 2
Pose té | 1 | 1279 | 1279
Piquage droit | 1 | 5032 | 5032
Cintrage à froid | 0 |  | 0
Pose bride | 2 | 895 | 1790
Pose fond embout | 4 | 1279 | 5116
Pose vanne | 1 | 4237 | 4237
TOTAL |  |  | 54923
Heures |  |  | 54,9 | heures
Pouces / heures | inox sch 40s |  | 1,4 | '' / heures
| carbone 40s |  | 1,6 | '' / heures
Exemple en 10'' | [5 empty] | Les accessoires inox type coude sont déjà chanfreinés
Préfab atelier
DN 250
| Nb | Dia 10'' | Total
Coupe droite | 4 | 900 | 3600
Chanfrein | 10 | 1000 | 10000
Soudure en rotation | 10 | 2890 | 28900
Soudure en position | 2 | 3648 | 7296
Pose tube ( manutantion , alignement reglage + 3 points soudure) | 5 | 1100 | 5500
Pose coude | 2 | 1730 | 3460
Pose réduction | 0 | 1300 | 0 |  |  | En chantier = avancement préfab en '' /h divisé par 2
Pose té | 1 | 1730 | 1730
Piquage droit | 1 | 9578 | 9578
Cintrage à froid | 0 |  | 0
Pose bride | 2 | 1219 | 2438
Pose fond embout | 4 | 1900 | 7600
Pose vanne | 1 | 7390 | 7390
TOTAL |  |  | 87492
Heures |  |  | 87,5 | heures
Pouces / heures | inox sch 40s |  | 1,5 | '' / heures
| carbone 40s |  | 1,7 | '' / heures

## Delta coût tube inox ou acier
Carbone | Roulé soudé |  |  |  |  | Inox | Roulé soudé
P235GH | [5 empty] | 304l
P265GH
P265NL / A333 Gr6
A106 GrB
P1 / P5 / P9 / P11 / P22 / P91
Correspondance schédule/diamètre/épaisseur |  |  |  | 2.2 | 2.5 | [8 empty] | 5
DN | Diamètre | Diamètre | Tarif 10 carbone ( EN europe) et Sch 10 s carbone ( ASTM ) | Poids /m | Coût au mètre | Sch 10 Inox | Poids /m | Coût au mètre | Sch 40 carbone | Poids /m | Coût au mètre | Sch 40 Inox | Poids /m | Coût au mètre | Sch 80 carbone | Sch 80 Inox | Sch 100 carbone | Sch 120 carbone | Sch 140 carbone | Sch 160 carbone | Sch XXS carbone
| (mm) | en pouces
10 | 17.15 | 3/8'' | [6 empty] | 2.31 |  |  | 2.31 | 0.8 |  | 3.20 | 3.2
15 | 21.34 | 1/2'' |  |  |  | 2.11 | 1 | 6 | 2.77 | 1.29 | 3,2 | 2.77 | 1.29 | 8 | 3.73 | 3.73 |  |  |  | 4.78 | 7.47
20 | 26.67 | 3/4'' | Tarif 10 2,3 | 1.4 | 3,5 | 2.11 | 1.3 | 7 | 2.87 | 1.7 | 4,3 | 2.87 | 1.71 | 9 | 3.91 | 3.91 |  |  |  | 5.56 | 7.82
25 | 33.40 | 1'' | Tarif 10 2,3 | 1.78 | 4,5 | 2.77 | 2.1 | 11 | 3.38 | 2.5 | 6,3 | 3.38 | 2.54 | 13 | 4.55 | 4.55 |  |  |  | 6.35 | 9.09
32 | 42.16 | 1'' 1/4 | Tarif 10 2,6 | 2.55 | 6 |  |  |  | 3.56 |  |  | 3.56 |  |  | 4.85 | 4.58 |  |  |  | 6.35 | 9.70
40 | 48.26 | 1'' 1/2 | Tarif 10 2,6 | 2.93 | 7 | 2.77 | 3.2 | 15 | 3.68 | 4.1 | 10 | 3.68 | 4.11 | 20 | 5.08 | 5.08 |  |  |  | 7.14 | 10.16
50 | 60.33 | 2'' | Tarif 10 2,9 | 4.11 | 10 | 2.77 | 4 | 19 | 3.91 | 5.5 | 14 | 3.91 | 5.52 | 26 | 5.54 | 5.54 |  |  |  | 8.74 | 11.07
65 | 73.03 | 2'' 1/2 | Tarif 10 2,9 | 5.24 | 13 | 3.05 | 5.3 | 25 | 5.16 |  |  | 5.16 |  |  | 7.01 | 7.01 |  |  |  | 9.53 | 14.02
80 | 88.90 | 3'' | Tarif 10 3,2 | 6.76 | 17 | 3.05 | 6.6 | 30 | 5.49 | 12 | 30 | 5.49 | 11.5 | 54 | 7.62 | 7.62 |  |  |  | 11.13 | 15.24
100 | 114.30 | 4'' | Tarif 10 3,6 | 9.83 | 22 | 3.05 | 8.5 | 39 | 6.02 | 16 | 35 | 6.02 | 16.3 | 76 | 8.56 | 8.56 |  | 11.13 |  | 13.49 | 17.12
125 | 141.30 | 5'' | Tarif 10 4,0 | 13.39 | 29 | 3.4 | 11.7 | 92 | 6.55 |  |  | 6.55 |  |  | 9.53 | 9.53 |  | 12.70 |  | 15.88 | 19.05
150 | 168.28 | 6'' | Tarif 10 4,5 | 18.2 | 40 | 3.4 | 14 | 66 | 7.11 | 29 | 64 | 7.11 | 28.7 | 134 | 10.97 | 10.94 |  | 14.27 |  | 18.26 | 21.95
200 | 219.08 | 8'' | Tarif 10 6,3 | 33.1 | 73 | 3.76 | 20.3 | 96 | 8.18 | 43 | 95 | 8.18 | 43.2 | 195 | 12.70 | 12.7 | 15.09 | 18.26 | 20.62 | 23.01 | 22.23
250 | 273.05 | 10'' | Tarif 10 6,3 | 41.44 | 91 | 4.19 | 28.2 | 130 | 9.27 | 60 | 132 | 9.27 | 60 | 270 | 15.09 | 12.7 | 18.26 | 21.44 | 25.40 | 28.58 | 25.40
300 | 323.85 | 12'' | Tarif 10 7,1 | 55.47 | 122 | 4.57 | 36.5 | 174 | 10.31 | 80 | 176 | 9.53 | 75 | 338 | 17.48 | 12.7 | 21.44 | 25.40 | 28.58 | 33.32 | 25.40
350 | 355.60 | 14'' | sch 10 s 6.35 | 56.7 | 125 | 4.77 | 37.8 | 189 | 11.13 | 95 | 209 |  |  |  | 19.05 |  | 23.83 | 27.79 | 31.75 | 35.71
400 | 406.40 | 16'' | sch 10 s 6.35 | 63 | 139 | 4.77 | 46 | 230 | 12.70 | 123 | 271 |  |  |  | 21.44 |  | 26.19 | 30.96 | 36.53 | 40.49
450 | 457.20 | 18'' | sch 10 s 6.35 | 71 | 156 | 4.77 | 54 | 270 | 14.27 | 156 | 343 |  |  |  | 23.83 |  | 29.36 | 34.93 | 39.67 | 45.24
500 | 508.00 | 20'' | sch 10 s 6.35 | 79 | 174 | 5.54 | 70 | 350 | 15.09 | 184 | 368 |  |  |  | 26.19 |  | 32.54 | 38.10 | 44.45 | 50.01
550 | 558.80 | 22'' | sch 10 s 6.35 | 87 | 191 | 5.54 | 77 | 385 | 15.88 | 217 | 434 |  |  |  | 28.58 |  | 34.93 | 41.28 | 47.63 | 53.98
600 | 609.60 | 24'' | sch 10 s 6.35 | 95 | 209 | 6.35 | 95 | 475 | 17.48 | 255 | 510 |  |  |  | 30.96 |  | 38.89 | 46.02 | 52.37 | 59.54
650 | 660.40 | 26'' | sch 10 s 7,92 | 127 | 279
700 | 711.20 | 28'' | sch 10 s 7,92 | 137 | 301
750 | 762.00 | 30'' | sch 10 s 7,92 | 147 | 323 | 7.92 | 147 | 706
800 | 812.80 | 32'' | sch 10 s 7,92 | 157 | 345
850 | 863.60 | 34'' | sch 10 s 7,92 | 168 | 370
900 | 914.40 | 36'' | sch 10 s 7,92 | 178 | 392
| Dimension moins courante |  |  | 1562 | 3444 |  | 670 | 3315 |  | 1285 | 2704 |  | 251 | 1143
Sch exprimé en mm |  |  |  |  | Coût moyen en €/Kg |  |  | Coût moyen en €/Kg |  |  | Coût moyen en €/Kg |  |  | Coût moyen en €/Kg
[5 empty] | 2,2 |  |  | 5 |  |  | 2,1 |  |  | 4,6
| Accessoires acier carbone | Accessoires acier inox | [7 empty] | Coudes acier carbone | Coudes inox
Accessoires | Coût moyen au Kg | Coût moyen au Kg | [6 empty] | Accessoires | Coût moyen au Kg | Coût moyen au Kg
| 4 | 10 | [7 empty] | 3.5 | 9.5
Delta coût matière 70% tubes / 30 % accessoires | Coût au Kg | [7 empty] | Delta coût matière 70% tubes / 30 % accessoires | Coût au Kg
Sch10 s carbone | 2,7 | [7 empty] | Sch 40 s carbone | 2,5
Sch10 s inox | 6,5 | [7 empty] | Sch 40 s inox | 6,0
| P/kg | Coût matière | Coût MO €/h
3 m tubes en 4'' sch 10s carbone + 2 coudes | 38 | 103 | 65
3 m tubes en 4'' sch 10s inox + 2 coudes | 33 | 213
| Nb heures |  | Nb pouces
Coût Mo carbone (4 soudures de 4'') | 8,5 | 550 | 16
Coût Mo inox (4 soudures de 4'') | 8,9 | 578 | 16
|  |  |  | % mat | % mo
| Total carbone | 654 |  | 16% | 84%
| Total inox | 790 |  | 27% | 73%
| Delta % | 17% | en plus version inox
| P/kg | Coût matière | Coût MO €/h
3 m tubes en 10'' sch 10s carbone + 2 coudes | 173 | 475 | 65
3 m tubes en 10'' sch 10s inox + 2 coudes | 118 | 763
| Nb heures |  | Nb pouces | % mat | % mo
Coût Mo carbone (4 soudures de 10'') | 20 | 1293 | 40 | 27% | 73%
Coût Mo inox (4 soudures de 10'') | 21 | 1358 | 40 | 36% | 64%
| Total carbone | 1768
| Total inox | 2121
| Delta % | 17% | en plus version inox
Kg
Hypothèse 20 tonnes de matière carbone | 55 865 € | 60% | du coût |  | 20364 | 24 coudes en 24'' sch10s | soit 48 soudures en 24''
Hypothèse 20 tonnes de matière inox | 131 666 € | 77% | du coût |  | 20364 | 24 coudes en 24'' sch10s | soit 48 soudures en 24''
|  | heures | Nb pouces
Mo carbone | 37 440 € | 576 | 1152
Mo inox | 39 411 € | 606 | 1152
Coût total carbone | 93 305 €
Coût total inox | 171 076 €
| Delta % | 45% | en plus version inox
Kg
Hypothèse 10 tonnes de matière carbone | 12 894 € | 45% | du coût |  | 4700 | 24 coudes en 10'' sch10s | soit 48 soudures en 10''
Hypothèse 10 tonnes de matière inox | 20 742 € | 56% | du coût |  | 3208 | 24 coudes en 10'' sch10s | soit 48 soudures en 10''
|  | heures | Nb pouces
Mo carbone | 15 521 € | 239 | 480
Mo inox | 16 297 € | 251 | 480
Coût total carbone | 28 415 €
Coût total inox | 37 039 €
| Delta % | 23% | en plus version inox